## 拟批准检测专项及检测参数表
附件2-4
拟批准的检测专项及检测能力表
检测机构名称：山西博瑞通建设工程质量检测有限公司
检测场所地址：山西省吕梁市离石区西属巴街道畔沟村
检测专项 | 检测项目 | 必备参数 | 可选参数 | 备注
一、建筑材料及构配件 | 1水泥 | 凝结时间 | 保水率
|  | 安定性 | /
|  | 胶砂强度 | /
|  | 氯离子含量 | /
| 2钢筋（含焊接与机械连接） | 屈服强度 | 弯曲性能
|  | 抗拉强度 | /
|  | 断后伸长率 | /
|  | 最大力下总延伸率 | /
|  | 反向弯曲 | /
|  | 重量偏差 | /
|  | 残余变形 | /
| 3骨料、集料 | 细骨料：颗粒级配 | 细骨料：表观密度
|  | 细骨料：含泥量 | 细骨料：吸水率
|  | 细骨料：泥块含量 | 细骨料：坚固性
|  | 细骨料：亚甲蓝值与石粉含量（人工砂） | /
|  | 细骨料：压碎指标 （人工砂） | /
|  | 细骨料：氯离子含量 | /
|  | 粗骨料：颗粒级配 | 粗骨料：坚固性
|  | 粗骨料：含泥量 | 粗骨料：表观密度
|  | 粗骨料：泥块含量 | 粗骨料：堆积密度
|  | 粗骨料：压碎值指标 | 粗骨料：空隙率
|  | 粗骨料：针片状颗粒含量 | /
| 4砖、砌块、瓦、墙板 | 抗压强度 | 干密度
|  | 抗折强度 | 吸水率
|  | / | 抗弯曲性能（或承载力）
| 5混凝土及拌合用水 | 抗压强度 | 抗冻性能
|  | 抗渗等级 | 表观密度
|  | 坍落度 | 含气量
|  | 氯离子含量 | 凝结时间
|  | 拌合用水（氯离子含量） | 抗折强度
|  | / | 配合比设计
|  | / | 拌合用水（pH值、硫酸根离子含量、不溶物含量、可溶物含量）
| 6混凝土外加剂 | 减水率 | /
|  | pH值 | /
|  | 密度（或细度） | /
|  | 抗压强度比 | /
|  | 凝结时间（差） | /
|  | 含气量 | /
|  | 固体含量（或含水率） | /
|  | 限制膨胀率 | /
|  | 泌水率比 | /
|  | 氯离子含量 | /
| 7混凝土掺合料 | 细度 | 含水率
|  | 烧失量 | /
|  | 需水量比 | /
|  | 比表面积 | /
|  | 活性指数 | /
|  | 流动度比 | /
|  | 氯离子含量 | /
| 8砂浆 | 抗压强度 | 配合比设计
|  | 稠度 | /
|  | 保水率 | /
|  | 拉伸粘结强度 （抹灰、砌筑） | /
| 9土 | 最大干密度 | /
|  | 最优含水率 | /
|  | 压实系数 | /
| 10防水材料及防水密封材料 | 防水卷材：可溶物含量 | /
|  | 防水卷材：拉力 | /
|  | 防水卷材：延伸率（或最大力时延伸率） | /
|  | 防水卷材：低温柔度 | /
|  | 防水卷材：热老化后 低温柔度 | /
|  | 防水卷材：不透水性 | /
|  | 防水卷材：耐热度 | /
|  | 防水卷材：断裂拉伸强度 | /
|  | 防水卷材：断裂伸长率 | /
|  | 防水卷材：撕裂强度 | /
|  | 防水涂料：固体含量 | /
|  | 防水涂料：拉伸强度 | /
|  | 防水涂料：耐热性 | /
|  | 防水涂料：低温柔性 | /
|  | 防水涂料：不透水性 | /
|  | 防水涂料：断裂伸长率 | /
| 11瓷砖及石材 | 吸水率 | /
|  | 弯曲强度 | /
二、主体结构及装饰装修 | 1混凝土结构构件强度、砌体结构构件强度 | 混凝土强度（回弹法/钻芯法/回弹-钻芯综合法） | /
|  | 砂浆强度 （回弹法/贯入法） | /
|  | 砖强度（回弹法） | /
| 2钢筋及保护层厚度 | 钢筋保护层厚度 | 钢筋数量
|  | / | 间距
|  | / | 直径
| 3植筋锚固力 | 锚固承载力 | /
| 4构件位置和尺寸*（涵盖砌体、混凝土、木结构） | / | 截面尺寸
|  | / | 垂直度
|  | / | 平整度
|  | / | 构件挠度
| 8装饰装修工程* | / | 后置埋件现场拉拔力
饰面砖粘结强度
|  | / | 抹灰砂浆拉伸粘结强度
| 9室内环境污染物* | / | 甲醛
|  | / | 氨
|  | / | TVOC
|  | / | 苯
|  | / | 氡
|  | / | 甲苯
|  | / | 二甲苯
三、地基基础 | 1地基及复合地基 | 承载力（静载试验/动力触探试验） | 压实系数（环刀法）
|  | / | 密实度（动力触探试验）
| 2桩的承载力 | 水平承载力（静载试验） | /
|  | 竖向抗压承载力 （静载试验） | /
|  | 竖向抗拔承载力 （抗拔静载试验） | /
| 3桩身完整性 | 桩身完整性 （低应变法） | /
| 4锚杆抗拔承载力 | 拉拔试验 | /
五、建筑节能 | 1保温、绝热材料 | 导热系数或热阻 | /
|  | 密度 | /
|  | 压缩强度或抗压强度 | /
|  | 垂直于板面方向的 抗拉强度 | /
|  | 吸水率 | /
|  | 传热系数及热阻 | /
|  | 单位面积质量 | /
|  | 拉伸粘结强度 | /
| 2粘接材料 | 拉伸粘接强度 | /
| 3增强加固材料 | 力学性能 | 网孔中心距偏差
|  | 抗腐蚀性能 | 钢丝网丝经
|  | / | 单位面积质量
|  | / | 断裂伸长率
| 4保温砂浆 | 抗压强度 | 拉伸粘结强度
|  | 干密度 | /
|  | 导热系数 | /
| 5抹面材料 | 拉伸粘结强度 | /
|  | 压折比（或柔韧性） | /
| 6隔热型材 | 抗拉强度 | /
|  | 抗剪强度 | /
| 7建筑外窗 | 气密性能 | 中空玻璃密封性能
|  | 水密性能 | /
|  | 抗风压性能 | /
| 8节能工程 | 外墙节能构造及保温层 厚度（钻芯法） | 外墙传热系数或热阻
|  | 保温板与基层的拉伸 粘结强度 | /
|  | 锚固件的锚固力 | /
|  | 外窗气密性能 | /
| 9电线电缆 | 导体电阻值 | /
| 11供暖通风空调节能工程用材料、构件和设备* | / | 绝热材料：导热系数或热阻
|  | / | 绝热材料：密度

## 拟批准的检测报告批准人
附件2-4
拟批准的检测报告批准人
检测机构名称：山西博瑞通建设工程质量检测有限公司
检测场所地址：山西省吕梁市离石区西属巴街道畔沟村
序 号 | 姓 名 | 职务/职称 | 批准范围 | 备注
1 | 白探平 | 技术负责人/高级工程师 | 建筑材料及构配件：水泥，钢筋（含焊接与机械连接），骨料、集料，砖、砌块、瓦、墙板，混凝土及拌合用水，混凝土外加剂，混凝土掺合料，砂浆，土，防水材料及防水密封材料，瓷砖及石材。
2 | 康利栋 | 质量负责人/工程师 | 建筑材料及构配件：水泥，钢筋（含焊接与机械连接），骨料、集料，砖、砌块、瓦、墙板，混凝土及拌合用水，混凝土外加剂，混凝土掺合料，砂浆，土，防水材料及防水密封材料，瓷砖及石材。
主体结构及装饰装修：混凝土结构构件强度、砌体结构构件强度，钢筋及保护层厚度，植筋锚固力，构件位置和尺寸*(涵盖砌体、混凝土、木结构)，装饰装修工程*，室内环境污染物*。
地基基础：地基及复合地基，桩的承载力，桩身完整性，锚杆抗拔承载力。
建筑节能：保温、绝热材料，粘结材料，增强加固材料，保温砂浆，抹面材料，隔热型材，建筑外窗，节能工程，电线电缆，供暖通风空调节能工程用材料、构件和设备*。
3 | 秦小龙 | 部门负责人/工程师 | 建筑材料及构配件：水泥，钢筋（含焊接与机械连接），骨料、集料，砖、砌块、瓦、墙板，混凝土及拌合用水，混凝土外加剂，混凝土掺合料，砂浆，土，防水材料及防水密封材料，瓷砖及石材。
主体结构及装饰装修：混凝土结构构件强度、砌体结构构件强度，钢筋及保护层厚度，植筋锚固力，构件位置和尺寸*(涵盖砌体、混凝土、木结构)，装饰装修工程*。