## 拟批准检测专项及检测参数表
附件2-13
拟批准的检测专项及检测能力表
检测机构名称：山西中智鉴检验检测集团有限公司
检测场所地址：山西省长治市长治高新技术产业开发区翟店工业园207国道5707号
检测专项 | 检测项目 | 检测项目代码 | 必备参数 | 可选参数 | 备注
一、主体结构及装饰装修 | 室内环境污染物* | / | / | 氨
二、钢结构 | 1钢材及焊接材料 |  | 屈服强度 | 断面收缩率
|  |  | 抗拉强度 | 冷弯性能
|  |  | 伸长率 | /
|  |  | 厚度偏差 | /
| 2焊缝 |  | 外观质量 | 尺寸
|  |  | 内部缺陷探伤（超声法） | /
| 3钢结构防腐及防火涂装 |  | 涂层厚度 | 涂料粘结强度
|  |  | / | 涂料抗压强度
|  |  | / | 涂层附着力
| 4高强度螺栓及普通紧固件 |  | 抗滑移系数 | 紧固轴力
|  |  | 硬度 | 扭矩系数
|  |  | / | 最小拉力载荷（普通紧固件）
| 5构件位置与尺寸* |  | / | 垂直度
|  |  | / | 弯曲矢高
|  |  | / | 侧向弯曲
|  |  | / | 结构挠度
|  |  | / | 轴线位置
|  |  | / | 标高
|  |  | / | 截面尺寸
三、地基基础 | 1地基及复合地基 | 0004GM01 | 承载力（静载试验/动力触探试验/标准贯入试验） | 压实系数（环刀法/灌砂法）
|  |  | / | 密实度（动力触探试验/标准贯入试验）
|  |  | / | 变形模量（原位测试）
|  |  | / | 增强体强度（钻芯法）
| 2桩的承载力 | 0004GM02 | 水平承载力（静载试验） | /
|  |  | 竖向抗压承载力（静载试验） | /
|  |  | 竖向抗拔承载力（抗拔静载试验） | /
| 3桩身完整性 | 0004GM03 | 桩身完整性（低应变法/声波透射法/钻芯法） | /
| 4锚杆抗拔承载力 | 0004GM04 | 拉拔试验
| 5地下连续墙* |  | / | 墙身完整性（声波透射法/钻芯法）
|  |  | / | 墙身混凝土强度（钻芯法）
四、建筑幕墙 | 1密封胶 |  | 邵氏硬度 | 耐候胶标准状态下的拉伸模量
|  |  | 结构胶标准条件下的拉伸粘结强度 | 石材用密封胶的拉伸模量
|  |  | 相容性 | /
|  |  | 剥离粘结性 | /
|  |  | 石材用密封胶的污染性 | /
| 2幕墙玻璃 |  | 传热系数 | /
|  |  | 可见光透射比 | /
|  |  | 太阳得热系数 | /
|  |  | 中空玻璃的密封性能 | /
| 3幕墙 |  | 气密性能 | 保温隔热性能
|  |  | 水密性能 | 耐撞击性能
|  |  | 抗风压性能 | 防火性能
|  |  | 层间变形性能 | /
|  |  | 后置埋件抗拔承载力 | /
五、市政工程材料 | 1土、无机结合稳定材料 |  | 含水率 | 塑性指数
|  |  | 液限 | 颗粒分析
|  |  | 塑限 | /
|  |  | 击实 | /
|  |  | 粗粒土和巨粒土最大干密度 | /
|  |  | 承载比（CBR）试验 | /
|  |  | 无侧限抗压强度 | /
|  |  | 水泥或石灰剂量 | /
| 2土工合成材料 |  | 拉伸强度 | 刺破强力
|  |  | 延伸率 | /
|  |  | 梯形撕裂强度 | /
|  |  | CBR顶破强力 | /
|  |  | 厚度 | /
|  |  | 单位面积质量 | /
| 3掺合料（粉煤灰、钢渣） |  | SiO2含量 | 压碎值
|  |  | Al2O3含量 | 颗粒组成
|  |  | Fe2O3含量 | /
|  |  | 烧失量 | /
|  |  | 细度 | /
|  |  | 比表面积 | /
| 4沥青及乳化沥青 |  | 针入度 | 针入度指数
|  |  | 软化点 | 密度
|  |  | 延度 | 1.18mm筛筛上残留物
|  |  | 质量变化 | 与粗集料的粘附性
|  |  | 残留针入度比 | /
|  |  | 残留延度 | /
|  |  | 破乳速度 | /
|  |  | 标准黏度 | /
|  |  | 蒸发残留物 | /
|  |  | 弹性恢复 | /
| 5沥青混合料用粗集料、细集料、矿粉、木质素纤维 |  | 粗骨料：压碎值 | 粗骨料：针片状颗粒含量
|  |  | 粗骨料：洛杉矶磨耗损失 | 粗骨料：<0.075mm颗粒含量
|  |  | 粗骨料：表观相对密度 | /
|  |  | 粗骨料：吸水率 | /
|  |  | 粗骨料：沥青黏附性 | /
|  |  | 粗骨料：颗粒级配 | /
|  |  | 细集料：表观相对密度 | 细集料：含泥量
|  |  | 细集料：砂当量 | 细集料：亚甲蓝值
|  |  | 细集料：颗粒级配 | /
|  |  | 矿粉：表观相对密度 | /
|  |  | 矿粉：亲水系数 | /
|  |  | 矿粉：塑性指数 | /
|  |  | 矿粉：加热安定性 | /
|  |  | 矿粉：筛分 | /
|  |  | 矿粉：含水率 | /
|  |  | 木质素纤维：长度 | 木质素纤维：pH值
|  |  | 木质素纤维：灰分含量 | 木质素纤维：含水率
|  |  | 木质素纤维：吸油率 | /
| 6沥青混合料 |  | 马歇尔稳定度 | 残留稳定度
|  |  | 流值 | /
|  |  | 矿料级配 | /
|  |  | 油石比 | /
|  |  | 密度 | /
| 7路面砖及路缘石 |  | 抗压强度 | 抗冻性
|  |  | 抗折强度 | 吸水率
|  |  | 防滑性能 | /
|  |  | 耐磨性 | /
| 8检查井盖、水篦、混凝土模块、防撞墩、隔离墩 |  | 抗压强度 | /
|  |  | 试验荷载 | /
|  |  | 残余变形 | /
| 9水泥 |  | 凝结时间 | 保水率
|  |  | 安定性 | 三氧化硫含量
|  |  | 胶砂强度 | /
|  |  | 氯离子含量 | /
| 10骨料、集料 |  | 细骨料：颗粒级配 | 细骨料：表观密度
|  |  | 细骨料：含泥量 | 细骨料：吸水率
|  |  | 细骨料：泥块含量 | 细骨料：硫化物和硫酸盐含量
|  |  | 细骨料：亚甲蓝值与石粉含量（人工砂） | 细骨料：有机物含量
|  |  | 细骨料：压碎指标（人工砂） | /
|  |  | 细骨料：氯离子含量 | /
|  |  | 粗骨料：颗粒级配 | 粗骨料：表观密度
|  |  | 粗骨料：含泥量 | 粗骨料：堆积密度
|  |  | 粗骨料：泥块含量 | 粗骨料：空隙率
|  |  | 粗骨料：压碎值指标 | /
|  |  | 粗骨料：针片状颗粒含量 | /
|  |  | / | 轻集料：筒压强度
|  |  | / | 细骨料：堆积密度
|  |  | / | 轻集料：吸水率
|  |  | / | 轻集料：粒型系数
|  |  | / | 轻集料：筛分析
| 11钢筋（含焊接与机械连接） |  | 屈服强度 | 弯曲性能
|  |  | 抗拉强度 | /
|  |  | 断后伸长率 | /
|  |  | 最大力下总延伸率 | /
|  |  | 反向弯曲 | /
|  |  | 重量偏差 | /
|  |  | 残余变形 | /
| 12外加剂 |  | 减水率 | 含气量1h经时变化量（坍落度、含气量）
|  |  | pH值 | /
|  |  | 密度（或细度） | /
|  |  | 抗压强度比 | /
|  |  | 凝结时间（差） | /
|  |  | 含气量 | /
|  |  | 固体含量（或含水率） | /
|  |  | 限制膨胀率 | /
|  |  | 泌水率比 | /
|  |  | 氯离子含量 | /
| 13砂浆 |  | 抗压强度 | 分层度
|  |  | 稠度 | 配合比设计
|  |  | 保水率 | /
|  |  | 拉伸粘接强度（抹灰、砌筑） | /
| 14混凝土 |  | 抗压强度 | 限制膨胀率
|  |  | 抗渗等级 | 表观密度
|  |  | 坍落度 | 含气量
|  |  | 氯离子含量 | 凝结时间
|  |  | / | 抗折强度
|  |  | / | 配合比设计
| 15防水材料及防水密封材料 |  | 防水卷材：可溶物含量 | 接缝剥离强度
|  |  | 防水卷材：拉力 | /
|  |  | 防水卷材：延伸率（或最大力时延伸率） | /
|  |  | 防水卷材：低温柔度 | /
|  |  | 防水卷材：热老化后低温柔度 | /
|  |  | 防水卷材：不透水性 | /
|  |  | 防水卷材：耐热度 | /
|  |  | 防水卷材：断裂拉伸强度 | /
|  |  | 防水卷材：断裂伸长率 | /
|  |  | 防水卷材：撕裂强度 | /
|  |  | 防水涂料：固体含量 | 防水涂料：涂膜抗渗性
|  |  | 防水涂料：拉伸强度 | 防水涂料：浸水 168h 后拉伸强度
|  |  | 防水涂料：耐热性 | 防水涂料：浸水 168h 后断裂伸长率
|  |  | 防水涂料：低温柔性 | 防水涂料：耐水性
|  |  | 防水涂料：不透水性 | 防水涂料：抗压强度
|  |  | 防水涂料：断裂伸长率 | 防水涂料：抗折强度
|  |  | / | 防水涂料：粘结强度
|  |  | / | 防水涂料：抗渗性
|  |  | / | 防水密封材料及其他防水材料：耐热性
|  |  | / | 防水密封材料及其他防水材料：低温柔性
|  |  | / | 防水密封材料及其他防水材料：拉伸强度
|  |  | / | 防水密封材料及其他防水材料：撕裂强度
|  |  | / | 防水密封材料及其他防水材料：耐水性
|  |  | / | 防水密封材料及其他防水材料：低温弯折
|  |  | / | 防水密封材料及其他防水材料：固体含量
|  |  | / | 防水密封材料及其他防水材料：断裂伸长率
| 16水 |  | 氯离子含量 | pH值
|  |  | / | 可溶物含量
| 17石灰* |  | / | 有效氧化钙和氧化镁含量
|  |  | / | 含水率
|  |  | / | 细度
| 18石材* |  | / | 干燥压缩强度
|  |  | / | 水饱和压缩强度
|  |  | / | 干燥弯曲强度
|  |  | / | 水饱和弯曲强度
|  |  | / | 体积密度
|  |  | / | 吸水率
| 19螺栓、锚具夹具及连接器* |  | / | 抗滑移系数
|  |  | / | 硬度
|  |  | / | 紧固轴力
|  |  | / | 扭矩系数
|  |  | / | 最小拉力载荷（普通紧固件）
六、道路工程 | 1沥青混合料路面 |  | 厚度 | 平整度
|  |  | 压实度 | 渗水系数
|  |  | 弯沉值 | 抗滑性能
| 2基层及底基层 |  | 厚度 | 平整度
|  |  | 压实度 | 无侧限抗压强度
|  |  | 弯沉值 | /
| 3土路基 |  | 弯沉值 | 土基回弹模量
|  |  | 压实度 | /
| 4排水管道工程* |  | / | 地基承载力
|  |  | / | 回填土压实度
| 5水泥混凝土路面* |  | / | 平整度
|  |  | / | 构造深度
|  |  | / | 厚度
七、桥梁与地下工程 | 1桥梁结构与构件 |  | 静态应变（应力） | 外观质量
|  |  | 动态应变（应力） | 内部缺陷
|  |  | 位移 | 风速
|  |  | 模态参数（频率、振型、阻尼比） | 冲击性能
|  |  | 索力 | 混凝土电阻率
|  |  | 承载能力 | 钢筋锈蚀状况
|  |  | 桥梁线形 | /
|  |  | 动态挠度 | /
|  |  | 静态挠度 | /
|  |  | 结构尺寸 | /
|  |  | 轴线偏位 | /
|  |  | 竖直度 | /
|  |  | 混凝土强度（回弹法/钻芯法/回弹-钻芯综合法/超声回弹综合法） | /
|  |  | 混凝土碳化深度 | /
|  |  | 钢筋位置及保护层厚度 | /
|  |  | 氯离子含量 | /
| 2隧道主体结构 |  | 断面尺寸 | 外观质量
|  |  | 锚杆拉拔力 | 内部缺陷
|  |  | 衬砌厚度 | 衬砌内钢筋间距
|  |  | 衬砌及背后密实状况 | 仰拱厚度
|  |  | 墙面平整度 | 钢筋锈蚀状况
|  |  | 钢筋网格尺寸 | /
|  |  | 锚杆长度 | /
|  |  | 锚杆锚固密实度 | /
|  |  | 管片几何尺寸 | /
|  |  | 错台 | /
|  |  | 椭圆度 | /
|  |  | 混凝土强度（回弹法/钻芯法/回弹-钻芯综合法/超声回弹综合法等） | /
|  |  | 钢筋位置及保护层厚度 | /
| 3桥梁及附属物* |  | / | 桥面系外观质量
|  |  | / | 桥梁上部外观质量
|  |  | / | 桥梁下部外观质量
|  |  | / | 桥梁附属设施外观质量
| 6隧道环境* |  | / | 照度
|  |  | / | 噪声
|  |  | / | 风速
|  |  | / | 一氧化碳浓度
|  |  | / | 二氧化碳浓度
|  |  | / | 二氧化硫浓度
|  |  | / | 氧浓度
|  |  | / | 一氧化氮浓度
|  |  | / | 二氧化氮浓度
|  |  | / | 瓦斯浓度
|  |  | / | 硫化氢浓度
| 7人行天桥及地下通道* |  | / | 自振频率
|  |  | / | 桥面线形
|  |  | / | 地基承载力
|  |  | / | 变形缝质量
|  |  | / | 防水层的缝宽和搭接长度
|  |  | / | 尺寸
| 9涵洞主体结构* |  | / | 地基承载力
|  |  | / | 回填土压实度
|  |  | / | 混凝土强度（回弹法/
|  |  | / | 钻芯法/回弹-钻芯综合法/超声回弹综合法等）
|  |  | / | 钢筋保护层厚度
|  |  | / | 断面尺寸
|  |  | / | 钢筋锈蚀状况

## 拟批准的检测报告批准人
附件2-13
拟批准的检测报告批准人
检测机构名称：山西中智鉴检验检测集团有限公司
检测场所地址：山西省长治市长治高新技术产业开发区翟店工业园207国道5707号
序 号 | 姓 名 | 职务/职称 | 批准范围 | 备注
1 | 李 咏 | 总经理/高级工程师 | 主体结构及装饰装修:室内环境污染物*
2 | 杜国平 | 部门负责人/工程师 | 主体结构及装饰装修:室内环境污染物* 地基基础:地基及复合地基，桩的承载力,桩身完整性,锚杆抗拔承载力，地下连续墙* 道路工程:沥青混合料路面，基层及底基层，土路基，排水管道工程*,水泥混凝土路面*
3 | 毕雪琴 | 质量负责人/工程师 | 市政工程材料:土、无机结合稳定材料，土工合成材料，掺合料（粉煤灰、钢渣），沥青及乳化沥青，沥青混合料用粗集料、细集料、矿粉、木质素纤维，沥青混合料，路面砖及路缘石，检查井盖、水篦、混凝土模块、防撞墩、隔离墩，水泥，骨料、集料，钢筋（含焊接与机械连接），外加剂，砂浆，混凝土，防水材料及防水密封材料，水，石灰*，石材*螺栓、锚具夹具及连接器*
4 | 胡 明 | 部门负责人/工程师 | 市政工程材料:土、无机结合稳定材料，土工合成材料，掺合料（粉煤灰、钢渣），路面砖及路缘石，检查井盖、水篦、混凝土模块、防撞墩、隔离墩，水泥，骨料、集料，钢筋（含焊接与机械连接），外加剂，砂浆，混凝土，防水材料及防水密封材料，水，石灰*，石材*螺栓、锚具夹具及连接器*
5 | 杜 军 | 部门负责人/工程师 | 建筑幕墙:密封胶，幕墙玻璃，幕墙
6 | 侯启晨 | 部门负责人/工程师 | 主体结构及装饰装修:室内环境污染物* 钢结构:钢材及焊接材料，焊缝，钢结构防腐及防火涂装，高强度螺栓及普通紧固件，构件位置与尺寸*
7 | 杨路云 | 部门负责人/工程师 | 建筑幕墙:密封胶，幕墙玻璃，幕墙
8 | 陈何卫 | 部门负责人/工程师 | 钢结构:钢材及焊接材料，钢结构防腐及防火涂装，高强度螺栓及普通紧固件，构件位置与尺寸*
9 | 郭宇鹭 | 技术人员/工程师 | 建筑幕墙:密封胶，幕墙玻璃，幕墙
10 | 魏 强 | 部门负责人/工程师 | 道路工程:沥青混合料路面，基层及底基层，土路基，排水管道工程*，水泥混凝土路面*
11 | 任光维 | 部门负责人/工程师 | 道路工程:沥青混合料路面，水泥混凝土路面*
12 | 姚天罡 | 技术人员/工程师 | 桥梁与地下工程:桥梁结构与构件，隧道主体结构，桥梁及附属物*，，隧道环境*，人行天桥及地下通道*，涵洞主体结构*
13 | 牛天明 | 部门负责人/工程师 | 主体结构及装饰装修:室内环境污染物*
14 | 任志新 | 部门负责人/工程师 | 地基基础:地基及复合地基，桩的承载力，桩身完整性,锚杆抗拔承载力，地下连续墙*
15 | 赵建民 | 技术人员/工程师 | 地基基础:地基及复合地基，桩的承载力，桩身完整性,锚杆抗拔承载力，地下连续墙*